## Folha 1
NAF040 | m² | Isolamento térmico pelo exterior em fachada ventilada.
Isolamento térmico pelo exterior em fachada ventilada, formado por manta de lã mineral, Ecovent 035 "ISOVER", segundo EN 13162, de 50 mm de espessura, revestida numa das suas faces com um tecido de vidro negro (tecido Neto), fornecido em rolos, resistência térmica 1,4 m²°C/W, condutibilidade térmica 0,035 W/(m°C), colocado topo a topo e fixado mecanicamente. Inclusive fita autocolante para vedação de juntas.
Unitário |  | Ud | Descrição |  | Rend. |  | Preço unitário | Importância
mt16lvi031 |  | Ud | Fixação mecânica para painéis isolantes de lã de vidro modelo Inco 10 Negro "ISOVER", para o sistema de fachada ventilada ECOVENT "ISOVER". |  | 4 |  | 0.33 | 1.32
mt16lvi030aggh |  | m² | Manta de lã mineral, Ecovent 035 "ISOVER", segundo EN 13162, de 50 mm de espessura, revestida numa das suas faces com um tecido de vidro negro (tecido Neto), fornecido em rolos, resistência térmica 1,4 m²°C/W, condutibilidade térmica 0,035 W/(m°C), Euroclasse A1 de reacção ao fogo segundo NP EN 13501-1. |  | 1.05 |  | 6.75 | 7.09
mt16aaa030 |  | m | Fita autocolante para vedação de juntas. |  | 0.44 |  | 0.3 | 0.13
mo054 |  | h | Oficial de 1ª montador de isolamentos. |  | 0.08 |  | 19.38 | 1.55
mo101 |  | h | Ajudante de montador de isolamentos. |  | 0.04 |  | 18.4 | 0.74
|  | % | Custos directos complementares |  | 2 |  | 10.83 | 0.22
Custo de manutenção decenal: 0,22€ nos primeiros 10 anos. | [6 empty] | Total: | 11.05
Referência e título da norma |  |  |  | Aplicabilidade(a) |  | Obrigatoriedade(b) |  |  | Sistema(c)
EN 13162:2012+A1:2015 |  |  |  | 1072020 |  | 1072020
Produtos de isolamento térmico para aplicação em edifícios — Produtos manufaturados de lã mineral (MW) — Especificação
(a) Data de entrada em aplicação da norma harmonizada e início do período de coexistência
(b) Data final do período de coexistência / entrada em vigor da marcação CE
(c) Sistema de avaliação e verificação da regularidade do desempenho