## Folha 1
NAM010 | m² |  | Isolamento termo-acústico sob pavimentos de madeira e laminados, com lãs minerais.
Isolamento termo-acústico sob pavimentos de madeira e laminados, formado por painel rígido de lã de rocha, revestido numa das suas faces com filme de polietileno, Panel PST segundo EN 13162, de 22 mm de espessura, resistência térmica 0,55 m²°C/W, condutibilidade térmica 0,039 W/(m°C), colocado topo a topo, simplesmente apoiado, e dessolidarização perimetral executada com o mesmo material isolante, preparado para receber directamente o pavimento de madeira ou laminado. Inclusive fita autocolante para vedação de juntas.
Unitário |  | Ud | Descrição |  | Rend. |  | Preço unitário | Importância
mt16lri015cc |  | m² | Painel rígido de lã de rocha, revestido numa das suas faces com filme de polietileno, Panel PST "ISOVER", segundo EN 13162, de 22 mm de espessura, resistência térmica 0,55 m²°C/W, condutibilidade térmica 0,039 W/(m°C), Euroclasse F de reacção ao fogo segundo NP EN 13501-1. |  | 1.1 |  | 22.7 | 24.97
mt16aaa030 |  | m | Fita autocolante para vedação de juntas. |  | 0.25 |  | 0.3 | 0.08
mo054 |  | h | Oficial de 1ª montador de isolamentos. |  | 0.12 |  | 25.32 | 3.04
mo101 |  | h | Ajudante de montador de isolamentos. |  | 0.12 |  | 24.04 | 2.88
|  | % | Custos directos complementares |  | 2 |  | 30.97 | 0.62
Custo de manutenção decenal: 3,53€ nos primeiros 10 anos. | [6 empty] | Total: | 31.59
Referência e título da norma |  |  |  | Aplicabilidade(a) |  | Obrigatoriedade(b) |  |  | Sistema(c)
EN 13162:2012+A1:2015 |  |  |  | 1072020 |  | 1072020 |  |  | 1/3/4
Produtos de isolamento térmico para aplicação em edifícios — Produtos manufaturados de lã mineral (MW) — Especificação
(a) Data de entrada em aplicação da norma harmonizada
(b) Data final do período de coexistência
(c) Sistema de avaliação e verificação da regularidade do desempenho