## Folha 1
FSM030 | m² |  | Sistema ETICS Ecosate® "ISOVER" de isolamento térmico pelo exterior de fachadas.
Isolamento térmico pelo exterior de fachadas, com o sistema Ecosate "ISOVER", com ETA 20/0722, composto por: painel rígido de lã de vidro de alta densidade, não revestido, hidrófobo, modelo Clima 34 "ISOVER", de 60 mm de espessura, fixado ao suporte com argamassa polimérica Ecosate® Base "ISOVER" e fixações mecânicas com bucha de expansão com prego, Ecosate® H1 Eco "ISOVER"; camada de regularização de argamassa polimérica Ecosate® Base "ISOVER", armada com malha de fibra de vidro anti-álcalis, Ecosate® Malla "ISOVER", de 3,5x3,8 mm de vão de malha, de 160 g/m² de massa superficial; camada de acabamento de revestimento Ecosate® Basic L "ISOVER", resistente aos raios ultravioleta, acabamento médio, cor a escolher, gama Standard, sobre primário, Ecosate® Primer "ISOVER", cor a escolher, gama Standard. Inclusive perfis de arranque de alumínio, perfis de fecho superior de alumínio, perfis de canto de PVC com malha. O preço inclui a execução dos remates nos encontros com paramentos, revestimentos ou outros elementos assentes na sua superfície.
Unitário |  | Ud |  | Descrição |  | Rend. |  | Preço unitário | Importância
mt28iso220h |  | m |  | Perfil de arranque Ecosate® "ISOVER" de alumínio, de 60 mm de largura, com pingadeira, para nivelação e suporte dos painéis isolantes dos sistemas de isolamento térmico pelo exterior sobre a linha de soco. |  | 0.6 |  | 1.14 | 0.68
mt28iso230h |  | m |  | Perfil de fecho superior, Ecosate® "ISOVER", de alumínio, de 60 mm de largura, para coroamento dos painéis isolantes dos sistemas de isolamento térmico pelo exterior. |  | 0.17 |  | 9.9 | 1.68
mt28iso010a |  | kg |  | Argamassa polimérica Ecosate® Base "ISOVER", para aderir os painéis isolantes, prévia amassadura com água. |  | 10 |  | 0.79 | 7.9
mt16lvi070t |  | m² |  | Painel rígido de lã de vidro de alta densidade, não revestido, hidrófobo, modelo Clima 34 "ISOVER", de 60 mm de espessura, segundo EN 13162, resistência térmica 1,75 m²°C/W, condutibilidade térmica 0,034 W/(m°C), Euroclasse A2-s1, d0 de reacção ao fogo segundo NP EN 13501-1, capacidade de absorção de água a curto prazo <=1 kg/m² e factor de resistência à difusão do vapor de água 1, com código de designação MW-EN 13162-T5-WS-MU1-CS(10)15-TR7,5, de aplicação como isolante térmico e sonoro em sistemas compostos de isolamento pelo exterior de fachadas. |  | 1.1 |  | 14.7 | 16.17
mt28iso090a |  | Ud |  | Bucha de expansão, Ecosate® H1 Eco 95 "ISOVER", de 95 mm de comprimento, com aro de estanquidade e prego para fixação de placas isolantes. |  | 8 |  | 0.34 | 2.72
mt28iso240b |  | m |  | Perfil de PVC com malha de fibra de vidro, Ecosate® "ISOVER", para formação de pingadeiras. |  | 0.3 |  | 2.55 | 0.77
mt28iso200b |  | m |  | Perfil de canto Ecosate® "ISOVER" de PVC com malha, para reforço de cantos. |  | 0.3 |  | 0.42 | 0.13
mt28iso210h |  | m |  | Perfil de fecho lateral, Ecosate® "ISOVER", de alumínio, de 60 mm de largura. |  | 0.3 |  | 7.9 | 2.37
mt28iso070a |  | m² |  | Malha de fibra de vidro anti-álcalis, Ecosate® Malla "ISOVER", de 3,5x3,8 mm de vão de malha, de 160 g/m² de massa superficial, para armar argamassas. |  | 1.1 |  | 1.6 | 1.76
mt28iso030a |  | kg |  | Primário, Ecosate® Primer "ISOVER", cor a escolher, gama Standard; para aplicar com rolo, máquina de projectar ou escova. |  | 0.35 |  | 6.3 | 2.21
mt28iso050a |  | kg |  | Revestimento Ecosate® Basic L "ISOVER", resistente aos raios ultravioleta, acabamento médio, cor a escolher, gama Standard, composto por resinas acrílicas em dispersão aquosa, pigmentos minerais, fungicidas e aditivos especiais; para aplicar com palustra e talocha ou com pistola de projectar. |  | 2.5 |  | 6.3 | 15.75
mt15bas010a |  | m |  | Cordão de polietileno expandido de células fechadas, de secção circular de 6 mm de diâmetro, para o enchimento de fundo de junta. |  | 0.17 |  | 0.06 | 0.01
mt15bas035a |  | Ud |  | Cartucho de massa elastomérica tixotrópica, monocomponente, à base de polímeros híbridos (MS), de cor cinzento, de 600 ml, de alta aderência, com elevadas propriedades elásticas, resistência ao envelhecimento e aos raios UV, dureza Shore A aproximada de 25 e alongamento em ruptura > 600%, segundo EN ISO 11600. |  | 0.02 |  | 8.24 | 0.16
mo054 |  | h |  | Oficial de 1ª montador de isolamentos. |  | 0.1 |  | 23.31 | 2.33
mo101 |  | h |  | Ajudante de montador de isolamentos. |  | 0.1 |  | 22.13 | 2.21
mo039 |  | h |  | Oficial de 1ª rebocador. |  | 0.6 |  | 22.68 | 13.61
mo079 |  | h |  | Ajudante de rebocador. |  | 0.6 |  | 22.13 | 13.28
|  | % |  | Custos directos complementares |  | 2 |  | 83.74 | 1.67
Custo de manutenção decenal: 4,27€ nos primeiros 10 anos. | [7 empty] | Total: | 85.41
Referência e título da norma |  |  |  |  | Aplicabilidade(a) |  | Obrigatoriedade(b) |  |  | Sistema(c)
EN 13162:2012+A1:2015 |  |  |  |  | 1072020 |  | 1072020 |  |  | 1/3/4
Produtos de isolamento térmico para aplicação em edifícios — Produtos manufaturados de lã mineral (MW) — Especificação
(a) Data de entrada em aplicação da norma harmonizada
(b) Data final do período de coexistência
(c) Sistema de avaliação e verificação da regularidade do desempenho