## Folha 1
NAF070 | m² |  | Isolamento térmico para parede dupla de fachada, de chapa perfilada de aço.
Isolamento térmico para parede dupla de fachada, de chapa perfilada de aço, com manta ligeira de lã de vidro, IBR Nu "ISOVER", de 120 mm de espessura, segundo EN 13162, resistência térmica 2,7 m²°C/W, condutibilidade térmica 0,044 W/(m°C).
Unitário |  | Ud |  | Descrição |  | Rend. |  | Preço unitário | Importância
mt16lvi010acg |  | m² |  | Manta ligeira de lã de vidro, IBR Nu "ISOVER", de 120 mm de espessura, segundo EN 13162, resistência térmica 2,7 m²°C/W, condutibilidade térmica 0,044 W/(m°C), Euroclasse A1 de reacção ao fogo segundo NP EN 13501-1, capacidade de absorção de água a curto prazo <=1 kg/m² e factor de resistência à difusão do vapor de água 1. |  | 1.05 |  | 5.85 | 6.14
mo054 |  | h |  | Oficial de 1ª montador de isolamentos. |  | 0.1 |  | 23.31 | 2.33
mo101 |  | h |  | Ajudante de montador de isolamentos. |  | 0.1 |  | 22.13 | 2.21
|  | % |  | Custos directos complementares |  | 2 |  | 10.68 | 0.21
Custo de manutenção decenal: 0,22€ nos primeiros 10 anos. | [7 empty] | Total: | 10.89
Referência e título da norma |  |  |  |  | Aplicabilidade(a) |  | Obrigatoriedade(b) |  |  | Sistema(c)
EN 13162:2012+A1:2015 |  |  |  |  | 1072020 |  | 1072020 |  |  | 1/3/4
Produtos de isolamento térmico para aplicação em edifícios — Produtos manufaturados de lã mineral (MW) — Especificação
(a) Data de entrada em aplicação da norma harmonizada
(b) Data final do período de coexistência
(c) Sistema de avaliação e verificação da regularidade do desempenho