## Folha 1
NAQ010 | m² |  | Isolamento térmico pelo exterior em fachada ventilada.
Isolamento térmico pelo exterior em fachada ventilada, com manta de lã mineral, Ecovent® 032 "ISOVER", segundo EN 13162, de 60 mm de espessura, revestida numa das suas faces com um tecido de vidro negro (tecido Neto), fornecido em rolos, resistência térmica 1,7 m²°C/W, condutibilidade térmica 0,032 W/(m°C) coeficiente de absorção sonora médio 0,8 para uma frequência de 500 Hz. Colocação em obra: topo a topo, com fixações mecânicas.
Unitário |  | Ud |  | Descrição |  | Rend. |  | Preço unitário | Importância
mt16lvi031 |  | Ud |  | Fixação mecânica para painéis isolantes de lã de vidro modelo Ecovent® DH "ISOVER", para o sistema de fachada ventilada ECOVENT "ISOVER", com anilha. |  | 4 |  | 0.37 | 1.48
mt16lvi030aejj |  | m² |  | Manta de lã mineral, Ecovent® 032 "ISOVER", segundo EN 13162, de 60 mm de espessura, revestida numa das suas faces com um tecido de vidro negro (tecido Neto), fornecido em rolos, resistência térmica 1,7 m²°C/W, condutibilidade térmica 0,032 W/(m°C) coeficiente de absorção sonora médio 0,8 para uma frequência de 500 Hz, Euroclasse A1 de reacção ao fogo segundo NP EN 13501-1, capacidade de absorção de água a curto prazo <=1 kg/m² e factor de resistência à difusão do vapor de água 1. |  | 1.05 |  | 12.6 | 13.23
mo054 |  | h |  | Oficial de 1ª montador de isolamentos. |  | 0.079 |  | 23.31 | 1.84
mo101 |  | h |  | Ajudante de montador de isolamentos. |  | 0.039 |  | 22.13 | 0.86
|  | % |  | Custos directos complementares |  | 2 |  | 17.41 | 0.35
Custo de manutenção decenal: 0,36€ nos primeiros 10 anos. | [7 empty] | Total: | 17.76
Referência e título da norma |  |  |  |  | Aplicabilidade(a) |  | Obrigatoriedade(b) |  |  | Sistema(c)
EN 13162:2012+A1:2015 |  |  |  |  | 1072020 |  | 1072020 |  |  | 1/3/4
Produtos de isolamento térmico para aplicação em edifícios — Produtos manufaturados de lã mineral (MW) — Especificação
(a) Data de entrada em aplicação da norma harmonizada
(b) Data final do período de coexistência
(c) Sistema de avaliação e verificação da regularidade do desempenho